## flawdatabase_16in
flaw number | design number | pipe OD (mm) | pipe section number | pipe material | pipe wall thickness (mm) | length (mm) | width (mm) | depth (mm) | outin | regulation | absolute distance (mm) | orientation (mm) | orientation angle (°)
缺陷编号 | 设计序号 | 管道口径（mm） | 管节编号 | 管材 | 管道壁厚（mm) | 长（mm） | 宽（mm） | 深（mm） | 内外属性 | 规则属性 | 里程（m） | 时钟方位（hh:mm） | 时钟角度（°）
MFL16S20_F0001 | 1 | 406.4 | MFL16S20_P0001 | L415MB LSAW | 7.9 | 30 | 30 | 0.8 | 0 | 1 | 300 | 3:00 | 90
MFL16S20_F0002 | 48 | 406.4 | MFL16S20_P0001 | L415MB LSAW | 7.9 | 30 | 30 | 0.8 | 0 | 1 | 300 | 9:00 | 270
MFL16S20_F0003 | 22 | 406.4 | MFL16S20_P0001 | L415MB LSAW | 7.9 | 30 | 5 | 0.8 | 0 | 1 | 300 | 2:00 | 60
MFL16S20_F0004 | 23 | 406.4 | MFL16S20_P0001 | L415MB LSAW | 7.9 | 30 | 5 | 0.8 | 0 | 1 | 300 | 5:00 | 150
MFL16S20_F0005 | 24 | 406.4 | MFL16S20_P0001 | L415MB LSAW | 7.9 | 30 | 5 | 1.6 | 0 | 1 | 800 | 2:00 | 60
MFL16S20_F0006 | 25 | 406.4 | MFL16S20_P0001 | L415MB LSAW | 7.9 | 30 | 5 | 1.8 | 0 | 1 | 800 | 5:00 | 150
MFL16S20_F0007 | 26 | 406.4 | MFL16S20_P0001 | L415MB LSAW | 7.9 | 30 | 5 | 2.8 | 0 | 1 | 1300 | 2:00 | 60
MFL16S20_F0008 | 27 | 406.4 | MFL16S20_P0001 | L415MB LSAW | 7.9 | 30 | 5 | 3 | 0 | 1 | 1300 | 5:00 | 150
MFL16S20_F0009 | 28 | 406.4 | MFL16S20_P0001 | L415MB LSAW | 7.9 | 30 | 5 | 4 | 0 | 1 | 1800 | 2:00 | 60
MFL16S20_F0010 | 29 | 406.4 | MFL16S20_P0001 | L415MB LSAW | 7.9 | 30 | 5 | 4.4 | 0 | 1 | 1800 | 5:00 | 150
MFL16S20_F0011 | 65 | 406.4 | MFL16S20_P0001 | L415MB LSAW | 7.9 | 30 | 10 | 1.6 | 0 | 1 | 300 | 7:00 | 210
MFL16S20_F0012 | 66 | 406.4 | MFL16S20_P0001 | L415MB LSAW | 7.9 | 30 | 10 | 1.6 | 0 | 1 | 300 | 10:00 | 300
MFL16S20_F0013 | 67 | 406.4 | MFL16S20_P0001 | L415MB LSAW | 7.9 | 30 | 10 | 2.8 | 0 | 1 | 800 | 7:00 | 210
MFL16S20_F0014 | 68 | 406.4 | MFL16S20_P0001 | L415MB LSAW | 7.9 | 30 | 10 | 2.8 | 0 | 1 | 800 | 10:00 | 300
MFL16S20_F0015 | 69 | 406.4 | MFL16S20_P0001 | L415MB LSAW | 7.9 | 30 | 10 | 4 | 0 | 1 | 1300 | 7:00 | 210
MFL16S20_F0016 | 70 | 406.4 | MFL16S20_P0001 | L415MB LSAW | 7.9 | 30 | 10 | 4.4 | 0 | 1 | 1300 | 10:00 | 300
MFL16S20_F0017 | 2 | 406.4 | MFL16S20_P0001 | L415MB LSAW | 7.9 | 10 | 10 | 0.5 | 0 | 2 | 800 | 2:00 | 60
MFL16S20_F0018 | 3 | 406.4 | MFL16S20_P0001 | L415MB LSAW | 7.9 | 10 | 10 | 0.5 | 0 | 2 | 800 | 3:00 | 90
MFL16S20_F0019 | 4 | 406.4 | MFL16S20_P0001 | L415MB LSAW | 7.9 | 10 | 10 | 0.4 | 0 | 2 | 800 | 4:00 | 120
MFL16S20_F0020 | 5 | 406.4 | MFL16S20_P0001 | L415MB LSAW | 7.9 | 10 | 10 | 0.4 | 0 | 2 | 800 | 5:00 | 150
MFL16S20_F0021 | 6 | 406.4 | MFL16S20_P0001 | L415MB LSAW | 7.9 | 10 | 10 | 1.2 | 0 | 2 | 1300 | 2:00 | 60
MFL16S20_F0022 | 7 | 406.4 | MFL16S20_P0001 | L415MB LSAW | 7.9 | 10 | 10 | 1.4 | 0 | 2 | 1300 | 3:00 | 90
MFL16S20_F0023 | 8 | 406.4 | MFL16S20_P0001 | L415MB LSAW | 7.9 | 10 | 10 | 1.2 | 0 | 2 | 1300 | 4:00 | 120
MFL16S20_F0024 | 9 | 406.4 | MFL16S20_P0001 | L415MB LSAW | 7.9 | 10 | 10 | 1.2 | 0 | 2 | 1300 | 5:00 | 150
MFL16S20_F0025 | 10 | 406.4 | MFL16S20_P0001 | L415MB LSAW | 7.9 | 10 | 10 | 1.8 | 0 | 2 | 1800 | 2:00 | 60
MFL16S20_F0026 | 11 | 406.4 | MFL16S20_P0001 | L415MB LSAW | 7.9 | 10 | 10 | 1.6 | 0 | 2 | 1800 | 3:00 | 90
MFL16S20_F0027 | 12 | 406.4 | MFL16S20_P0001 | L415MB LSAW | 7.9 | 10 | 10 | 1.7 | 0 | 2 | 1800 | 4:00 | 120
MFL16S20_F0028 | 13 | 406.4 | MFL16S20_P0001 | L415MB LSAW | 7.9 | 10 | 10 | 1.7 | 0 | 2 | 1800 | 5:00 | 150
MFL16S20_F0029 | 14 | 406.4 | MFL16S20_P0001 | L415MB LSAW | 7.9 | 10 | 10 | 2.9 | 0 | 2 | 2300 | 2:00 | 60
MFL16S20_F0030 | 15 | 406.4 | MFL16S20_P0001 | L415MB LSAW | 7.9 | 10 | 10 | 2.8 | 0 | 2 | 2300 | 3:00 | 90
MFL16S20_F0031 | 16 | 406.4 | MFL16S20_P0001 | L415MB LSAW | 7.9 | 10 | 10 | 2.8 | 0 | 2 | 2300 | 4:00 | 120
MFL16S20_F0032 | 17 | 406.4 | MFL16S20_P0001 | L415MB LSAW | 7.9 | 10 | 10 | 2.9 | 0 | 2 | 2300 | 5:00 | 150
MFL16S20_F0033 | 18 | 406.4 | MFL16S20_P0001 | L415MB LSAW | 7.9 | 10 | 10 | 3.9 | 0 | 2 | 2800 | 2:00 | 60
MFL16S20_F0034 | 19 | 406.4 | MFL16S20_P0001 | L415MB LSAW | 7.9 | 10 | 10 | 4 | 0 | 2 | 2800 | 3:00 | 90
MFL16S20_F0035 | 20 | 406.4 | MFL16S20_P0001 | L415MB LSAW | 7.9 | 10 | 10 | 4 | 0 | 2 | 2800 | 4:00 | 120
MFL16S20_F0036 | 21 | 406.4 | MFL16S20_P0001 | L415MB LSAW | 7.9 | 10 | 10 | 4 | 0 | 2 | 2800 | 5:00 | 150
MFL16S20_F0037 | 49 | 406.4 | MFL16S20_P0001 | L415MB LSAW | 7.9 | 10 | 10 | 1 | 0 | 2 | 800 | 7:00 | 210
MFL16S20_F0038 | 50 | 406.4 | MFL16S20_P0001 | L415MB LSAW | 7.9 | 10 | 10 | 0.9 | 0 | 2 | 800 | 8:00 | 240
MFL16S20_F0039 | 51 | 406.4 | MFL16S20_P0001 | L415MB LSAW | 7.9 | 10 | 10 | 0.8 | 0 | 2 | 800 | 9:00 | 270
MFL16S20_F0040 | 52 | 406.4 | MFL16S20_P0001 | L415MB LSAW | 7.9 | 10 | 10 | 1 | 0 | 2 | 800 | 10:00 | 300
MFL16S20_F0041 | 53 | 406.4 | MFL16S20_P0001 | L415MB LSAW | 7.9 | 10 | 10 | 1.8 | 0 | 2 | 1300 | 7:00 | 210
MFL16S20_F0042 | 54 | 406.4 | MFL16S20_P0001 | L415MB LSAW | 7.9 | 10 | 10 | 1.5 | 0 | 2 | 1300 | 8:00 | 240
MFL16S20_F0043 | 55 | 406.4 | MFL16S20_P0001 | L415MB LSAW | 7.9 | 10 | 10 | 1.7 | 0 | 2 | 1300 | 9:00 | 270
MFL16S20_F0044 | 56 | 406.4 | MFL16S20_P0001 | L415MB LSAW | 7.9 | 10 | 10 | 1.9 | 0 | 2 | 1300 | 10:00 | 300
MFL16S20_F0045 | 57 | 406.4 | MFL16S20_P0001 | L415MB LSAW | 7.9 | 10 | 10 | 2.8 | 0 | 2 | 1800 | 7:00 | 210
MFL16S20_F0046 | 58 | 406.4 | MFL16S20_P0001 | L415MB LSAW | 7.9 | 10 | 10 | 2.9 | 0 | 2 | 1800 | 8:00 | 240
MFL16S20_F0047 | 59 | 406.4 | MFL16S20_P0001 | L415MB LSAW | 7.9 | 10 | 10 | 2.9 | 0 | 2 | 1800 | 9:00 | 270
MFL16S20_F0048 | 60 | 406.4 | MFL16S20_P0001 | L415MB LSAW | 7.9 | 10 | 10 | 2.9 | 0 | 2 | 1800 | 10:00 | 300
MFL16S20_F0049 | 61 | 406.4 | MFL16S20_P0001 | L415MB LSAW | 7.9 | 10 | 10 | 4.1 | 0 | 2 | 2300 | 7:00 | 210
MFL16S20_F0050 | 62 | 406.4 | MFL16S20_P0001 | L415MB LSAW | 7.9 | 10 | 10 | 4.2 | 0 | 2 | 2300 | 8:00 | 240
MFL16S20_F0051 | 63 | 406.4 | MFL16S20_P0001 | L415MB LSAW | 7.9 | 10 | 10 | 3.9 | 0 | 2 | 2300 | 9:00 | 270
MFL16S20_F0052 | 64 | 406.4 | MFL16S20_P0001 | L415MB LSAW | 7.9 | 10 | 10 | 4.1 | 0 | 2 | 2300 | 10:00 | 300
MFL16S20_F0053 | 30 | 406.4 | MFL16S20_P0002 | L415MB LSAW | 7.9 | 30 | 10 | 0.4 | 0 | 1 | 300 | 2:00 | 60
MFL16S20_F0054 | 31 | 406.4 | MFL16S20_P0002 | L415MB LSAW | 7.9 | 30 | 10 | 0.4 | 0 | 1 | 300 | 5:00 | 150
MFL16S20_F0055 | 32 | 406.4 | MFL16S20_P0002 | L415MB LSAW | 7.9 | 30 | 10 | 1.2 | 0 | 1 | 800 | 2:00 | 60
MFL16S20_F0056 | 33 | 406.4 | MFL16S20_P0002 | L415MB LSAW | 7.9 | 30 | 10 | 1.2 | 0 | 1 | 800 | 5:00 | 150
MFL16S20_F0057 | 34 | 406.4 | MFL16S20_P0002 | L415MB LSAW | 7.9 | 30 | 10 | 2.8 | 0 | 1 | 1300 | 2:00 | 60
MFL16S20_F0058 | 35 | 406.4 | MFL16S20_P0002 | L415MB LSAW | 7.9 | 30 | 10 | 2.8 | 0 | 1 | 1300 | 5:00 | 150
MFL16S20_F0059 | 36 | 406.4 | MFL16S20_P0002 | L415MB LSAW | 7.9 | 30 | 10 | 4 | 0 | 1 | 1800 | 2:00 | 60
MFL16S20_F0060 | 37 | 406.4 | MFL16S20_P0002 | L415MB LSAW | 7.9 | 30 | 10 | 4 | 0 | 1 | 1800 | 5:00 | 150
MFL16S20_F0061 | 38 | 406.4 | MFL16S20_P0002 | L415MB LSAW | 7.9 | 5 | 30 | 0.5 | 0 | 1 | 800 | 9:00 | 270
MFL16S20_F0062 | 39 | 406.4 | MFL16S20_P0002 | L415MB LSAW | 7.9 | 4.8 | 30 | 1.3 | 0 | 1 | 1300 | 9:00 | 270
MFL16S20_F0063 | 40 | 406.4 | MFL16S20_P0002 | L415MB LSAW | 7.9 | 4.8 | 30 | 2.8 | 0 | 1 | 1800 | 9:00 | 270
MFL16S20_F0064 | 41 | 406.4 | MFL16S20_P0002 | L415MB LSAW | 7.9 | 5 | 30 | 4.1 | 0 | 1 | 2300 | 9:00 | 270
MFL16S20_F0065 | 71 | 406.4 | MFL16S20_P0002 | L415MB LSAW | 7.9 | 5 | 30 | 0.8 | 0 | 1 | 300 | 9:00 | 270
MFL16S20_F0066 | 72 | 406.4 | MFL16S20_P0002 | L415MB LSAW | 7.9 | 5 | 30 | 2 | 0 | 1 | 800 | 9:00 | 270
MFL16S20_F0067 | 73 | 406.4 | MFL16S20_P0002 | L415MB LSAW | 7.9 | 5 | 30 | 3.2 | 0 | 1 | 1300 | 9:00 | 270
MFL16S20_F0068 | 74 | 406.4 | MFL16S20_P0002 | L415MB LSAW | 7.9 | 5 | 30 | 4 | 0 | 1 | 1800 | 9:00 | 270
MFL16S20_F0069 | 42 | 406.4 | MFL16S20_P0002 | L415MB LSAW | 7.9 | 10 | 30 | 0.7 | 0 | 1 | 800 | 3:00 | 90
MFL16S20_F0070 | 43 | 406.4 | MFL16S20_P0002 | L415MB LSAW | 7.9 | 10 | 30 | 1.6 | 0 | 1 | 1300 | 3:00 | 90
MFL16S20_F0071 | 44 | 406.4 | MFL16S20_P0002 | L415MB LSAW | 7.9 | 10 | 30 | 2.4 | 0 | 1 | 1800 | 3:00 | 90
MFL16S20_F0072 | 45 | 406.4 | MFL16S20_P0002 | L415MB LSAW | 7.9 | 10 | 30 | 4 | 0 | 1 | 2300 | 3:00 | 90
MFL16S20_F0073 | 46 | 406.4 | MFL16S20_P0002 | L415MB LSAW | 7.9 | 10 | 30 | 0.8 | 1 | 1 | 300 | 3:00 | 90
MFL16S20_F0074 | 47 | 406.4 | MFL16S20_P0002 | L415MB LSAW | 7.9 | 10 | 30 | 2.4 | 1 | 1 | 2700 | 3:00 | 90
MFL16S20_F0075 | 81 | 406.4 | MFL16S20_P0003 | L415MB LSAW | 7.9 | 10 | 30 | 1.6 | 0 | 1 | 300 | 9:00 | 270
MFL16S20_F0076 | 75 | 406.4 | MFL16S20_P0003 | L415MB LSAW | 7.9 | 10 | 30 | 0.8 | 0 | 1 | 800 | 9:00 | 270
MFL16S20_F0077 | 76 | 406.4 | MFL16S20_P0003 | L415MB LSAW | 7.9 | 10.6 | 30 | 2.5 | 0 | 1 | 1300 | 9:00 | 270
MFL16S20_F0078 | 77 | 406.4 | MFL16S20_P0003 | L415MB LSAW | 7.9 | 10 | 30 | 3.2 | 0 | 1 | 1800 | 9:00 | 270
MFL16S20_F0079 | 78 | 406.4 | MFL16S20_P0003 | L415MB LSAW | 7.9 | 10 | 30 | 4 | 0 | 1 | 2300 | 9:00 | 270
MFL16S20_F0080 | 101 | 406.4 | MFL16S20_P0003 | L415MB LSAW | 7.9 | 9.8 | 30 | 0.8 | 0 | 1 | 800 | 3:00 | 90
MFL16S20_F0081 | 102 | 406.4 | MFL16S20_P0003 | L415MB LSAW | 7.9 | 10 | 30 | 2.4 | 0 | 1 | 1300 | 3:00 | 90
MFL16S20_F0082 | 103 | 406.4 | MFL16S20_P0003 | L415MB LSAW | 7.9 | 10 | 30 | 4 | 0 | 1 | 1800 | 3:00 | 90
MFL16S20_F0083 | 79 | 406.4 | MFL16S20_P0003 | L415MB LSAW | 7.9 | 10 | 30 | 0.8 | 1 | 1 | 300 | 9:00 | 270
MFL16S20_F0084 | 80 | 406.4 | MFL16S20_P0003 | L415MB LSAW | 7.9 | 10 | 30 | 2 | 1 | 1 | 2700 | 9:00 | 270
MFL16S20_F0085 | 104 | 406.4 | MFL16S20_P0003 | L415MB LSAW | 7.9 | 10 | 30 | 0.8 | 1 | 1 | 300 | 3:00 | 90
MFL16S20_F0086 | 105 | 406.4 | MFL16S20_P0003 | L415MB LSAW | 7.9 | 10 | 30 | 1.8 | 1 | 1 | 2700 | 3:00 | 90
MFL16S20_F0087 | 94 | 406.4 | MFL16S20_P0003 | L415MB LSAW | 7.9 | 30 | 10 | 3.2 | 0 | 1 | 2300 | 7:00 | 210
MFL16S20_F0088 | 95 | 406.4 | MFL16S20_P0003 | L415MB LSAW | 7.9 | 30 | 10 | 3.2 | 0 | 1 | 2300 | 10:00 | 300
MFL16S20_F0089 | 96 | 406.4 | MFL16S20_P0003 | L415MB LSAW | 7.9 | 30 | 10 | 5 | 0 | 1 | 2800 | 7:00 | 210
MFL16S20_F0090 | 97 | 406.4 | MFL16S20_P0003 | L415MB LSAW | 7.9 | 30 | 10 | 4.8 | 0 | 1 | 2800 | 10:00 | 300
MFL16S20_F0091 | 98 | 406.4 | MFL16S20_P0003 | L415MB LSAW | 7.9 | 5 | 30 | 0.8 | 0 | 1 | 800 | 3:00 | 90
MFL16S20_F0092 | 99 | 406.4 | MFL16S20_P0003 | L415MB LSAW | 7.9 | 5 | 30 | 2.4 | 0 | 1 | 1300 | 3:00 | 90
MFL16S20_F0093 | 100 | 406.4 | MFL16S20_P0003 | L415MB LSAW | 7.9 | 5 | 30 | 4 | 0 | 1 | 1800 | 3:00 | 90
MFL16S20_F0094 | 82 | 406.4 | MFL16S20_P0003 | L415MB LSAW | 7.9 | 10 | 10 | 1.6 | 0 | 2 | 800 | 7:00 | 210
MFL16S20_F0095 | 83 | 406.4 | MFL16S20_P0003 | L415MB LSAW | 7.9 | 10 | 10 | 1.6 | 0 | 2 | 800 | 8:00 | 240
MFL16S20_F0096 | 84 | 406.4 | MFL16S20_P0003 | L415MB LSAW | 7.9 | 10 | 10 | 1.6 | 0 | 2 | 800 | 9:00 | 270
MFL16S20_F0097 | 85 | 406.4 | MFL16S20_P0003 | L415MB LSAW | 7.9 | 10 | 10 | 1.6 | 0 | 2 | 800 | 10:00 | 300
MFL16S20_F0098 | 86 | 406.4 | MFL16S20_P0003 | L415MB LSAW | 7.9 | 10 | 10 | 2.8 | 0 | 2 | 1300 | 7:00 | 210
MFL16S20_F0099 | 87 | 406.4 | MFL16S20_P0003 | L415MB LSAW | 7.9 | 10 | 10 | 2.8 | 0 | 2 | 1300 | 8:00 | 240
MFL16S20_F0100 | 88 | 406.4 | MFL16S20_P0003 | L415MB LSAW | 7.9 | 10 | 10 | 2.8 | 0 | 2 | 1300 | 9:00 | 270
MFL16S20_F0101 | 89 | 406.4 | MFL16S20_P0003 | L415MB LSAW | 7.9 | 10 | 10 | 2.8 | 0 | 2 | 1300 | 10:00 | 300
MFL16S20_F0102 | 90 | 406.4 | MFL16S20_P0003 | L415MB LSAW | 7.9 | 10 | 10 | 3.9 | 0 | 2 | 1800 | 7:00 | 210
MFL16S20_F0103 | 91 | 406.4 | MFL16S20_P0003 | L415MB LSAW | 7.9 | 10 | 10 | 4 | 0 | 2 | 1800 | 8:00 | 240
MFL16S20_F0104 | 92 | 406.4 | MFL16S20_P0003 | L415MB LSAW | 7.9 | 10 | 10 | 4 | 0 | 2 | 1800 | 9:00 | 270
MFL16S20_F0105 | 93 | 406.4 | MFL16S20_P0003 | L415MB LSAW | 7.9 | 10 | 10 | 4 | 0 | 2 | 1800 | 10:00 | 300
MFL16S20_F0106 | 1 | 406.4 | MFL16S20_P0004 | L415MB LSAW | 7.9 | 10 | 10 | 6.2 | 0 | 1 | 400 | 0:00 | 0
MFL16S20_F0107 | 2 | 406.4 | MFL16S20_P0004 | L415MB LSAW | 7.9 | 8.7 | 10 | 6.3 | 0 | 0 | 400 | 3:00 | 90
MFL16S20_F0108 | 3 | 406.4 | MFL16S20_P0004 | L415MB LSAW | 7.9 | 20 | 10 | 6.4 | 0 | 1 | 400 | 6:00 | 180
MFL16S20_F0109 | 5 | 406.4 | MFL16S20_P0004 | L415MB LSAW | 7.9 | 20 | 40 | 6.3 | 0 | 1 | 700 | 0:00 | 0
MFL16S20_F0110 | 6 | 406.4 | MFL16S20_P0004 | L415MB LSAW | 7.9 | 40 | 20 | 6.1 | 0 | 0 | 700 | 3:00 | 90
MFL16S20_F0111 | 7 | 406.4 | MFL16S20_P0004 | L415MB LSAW | 7.9 | 40 | 40 | 6.1 | 0 | 1 | 700 | 6:00 | 180
MFL16S20_F0112 | 8 | 406.4 | MFL16S20_P0004 | L415MB LSAW | 7.9 | 8.7 | 10 | 0.4 | 0 | 0 | 700 | 9:00 | 270
MFL16S20_F0113 | 9 | 406.4 | MFL16S20_P0004 | L415MB LSAW | 7.9 | 10 | 20 | 0.4 | 0 | 1 | 1000 | 0:00 | 0
MFL16S20_F0114 | 11 | 406.4 | MFL16S20_P0004 | L415MB LSAW | 7.9 | 10 | 60 | 0.5 | 0 | 1 | 1000 | 6:00 | 180
MFL16S20_F0115 | 12 | 406.4 | MFL16S20_P0004 | L415MB LSAW | 7.9 | 20 | 10 | 0.4 | 0 | 0 | 1000 | 9:00 | 270
MFL16S20_F0116 | 13 | 406.4 | MFL16S20_P0004 | L415MB LSAW | 7.9 | 20 | 20 | 0.5 | 0 | 1 | 1300 | 0:00 | 0
MFL16S20_F0117 | 14 | 406.4 | MFL16S20_P0004 | L415MB LSAW | 7.9 | 17.3 | 20 | 0.4 | 0 | 0 | 1300 | 3:00 | 90
MFL16S20_F0118 | 15 | 406.4 | MFL16S20_P0004 | L415MB LSAW | 7.9 | 20 | 60 | 0.4 | 0 | 1 | 1300 | 6:00 | 180
MFL16S20_F0119 | 17 | 406.4 | MFL16S20_P0004 | L415MB LSAW | 7.9 | 40 | 20 | 0.4 | 0 | 1 | 1600 | 0:00 | 0
MFL16S20_F0120 | 18 | 406.4 | MFL16S20_P0004 | L415MB LSAW | 7.9 | 40 | 20 | 0.5 | 0 | 0 | 1600 | 3:00 | 90
MFL16S20_F0121 | 19 | 406.4 | MFL16S20_P0004 | L415MB LSAW | 7.9 | 40 | 60 | 0.5 | 0 | 1 | 1600 | 6:00 | 180
MFL16S20_F0122 | 20 | 406.4 | MFL16S20_P0004 | L415MB LSAW | 7.9 | 52 | 60 | 0.4 | 0 | 0 | 1600 | 9:00 | 270
MFL16S20_F0123 | 21 | 406.4 | MFL16S20_P0004 | L415MB LSAW | 7.9 | 60 | 20 | 0.4 | 0 | 1 | 1900 | 0:00 | 0
MFL16S20_F0124 | 23 | 406.4 | MFL16S20_P0004 | L415MB LSAW | 7.9 | 60 | 60 | 0.4 | 0 | 1 | 1900 | 6:00 | 180
MFL16S20_F0125 | 24 | 406.4 | MFL16S20_P0004 | L415MB LSAW | 7.9 | 10 | 20 | 0.8 | 0 | 0 | 1900 | 9:00 | 270
MFL16S20_F0126 | 25 | 406.4 | MFL16S20_P0004 | L415MB LSAW | 7.9 | 10 | 20 | 0.9 | 0 | 1 | 2200 | 0:00 | 0
MFL16S20_F0127 | 26 | 406.4 | MFL16S20_P0004 | L415MB LSAW | 7.9 | 34.6 | 40 | 0.8 | 0 | 0 | 2200 | 3:00 | 90
MFL16S20_F0128 | 27 | 406.4 | MFL16S20_P0004 | L415MB LSAW | 7.9 | 10 | 60 | 0.7 | 0 | 1 | 2200 | 6:00 | 180
MFL16S20_F0129 | 29 | 406.4 | MFL16S20_P0004 | L415MB LSAW | 7.9 | 20 | 20 | 0.8 | 0 | 1 | 2500 | 0:00 | 0
MFL16S20_F0130 | 30 | 406.4 | MFL16S20_P0004 | L415MB LSAW | 7.9 | 20 | 40 | 0.8 | 0 | 0 | 2500 | 3:00 | 90
MFL16S20_F0131 | 31 | 406.4 | MFL16S20_P0004 | L415MB LSAW | 7.9 | 20 | 60 | 0.7 | 0 | 1 | 2500 | 6:00 | 180
MFL16S20_F0132 | 32 | 406.4 | MFL16S20_P0004 | L415MB LSAW | 7.9 | 17.3 | 20 | 0.8 | 0 | 0 | 2500 | 9:00 | 270
MFL16S20_F0133 | 33 | 406.4 | MFL16S20_P0004 | L415MB LSAW | 7.9 | 40 | 20 | 0.8 | 0 | 1 | 400 | 0:00 | 0
MFL16S20_F0134 | 35 | 406.4 | MFL16S20_P0004 | L415MB LSAW | 7.9 | 40 | 60 | 0.7 | 0 | 1 | 400 | 6:00 | 180
MFL16S20_F0135 | 36 | 406.4 | MFL16S20_P0004 | L415MB LSAW | 7.9 | 60 | 10 | 1 | 0 | 0 | 400 | 9:00 | 270
MFL16S20_F0136 | 37 | 406.4 | MFL16S20_P0004 | L415MB LSAW | 7.9 | 60 | 20 | 0.8 | 0 | 1 | 700 | 0:00 | 0
MFL16S20_F0137 | 38 | 406.4 | MFL16S20_P0004 | L415MB LSAW | 7.9 | 52 | 60 | 0.8 | 0 | 0 | 700 | 3:00 | 90
MFL16S20_F0138 | 39 | 406.4 | MFL16S20_P0004 | L415MB LSAW | 7.9 | 60 | 60 | 0.8 | 0 | 1 | 700 | 6:00 | 180
MFL16S20_F0139 | 41 | 406.4 | MFL16S20_P0004 | L415MB LSAW | 7.9 | 10 | 20 | 2.4 | 0 | 1 | 1000 | 0:00 | 0
MFL16S20_F0140 | 42 | 406.4 | MFL16S20_P0004 | L415MB LSAW | 7.9 | 10 | 40 | 2.4 | 0 | 0 | 1000 | 3:00 | 90
MFL16S20_F0141 | 43 | 406.4 | MFL16S20_P0004 | L415MB LSAW | 7.9 | 10 | 60 | 2.3 | 0 | 1 | 1000 | 6:00 | 180
MFL16S20_F0142 | 44 | 406.4 | MFL16S20_P0004 | L415MB LSAW | 7.9 | 17.3 | 20 | 2.4 | 0 | 0 | 1000 | 9:00 | 270
MFL16S20_F0143 | 45 | 406.4 | MFL16S20_P0004 | L415MB LSAW | 7.9 | 20 | 20 | 2.5 | 0 | 1 | 1300 | 0:00 | 0
MFL16S20_F0144 | 47 | 406.4 | MFL16S20_P0004 | L415MB LSAW | 7.9 | 20 | 60 | 2.4 | 0 | 1 | 1300 | 6:00 | 180
MFL16S20_F0145 | 48 | 406.4 | MFL16S20_P0004 | L415MB LSAW | 7.9 | 40 | 10 | 2.4 | 0 | 0 | 1300 | 9:00 | 270
MFL16S20_F0146 | 49 | 406.4 | MFL16S20_P0004 | L415MB LSAW | 7.9 | 40 | 20 | 2.5 | 0 | 1 | 1600 | 0:00 | 0
MFL16S20_F0147 | 50 | 406.4 | MFL16S20_P0004 | L415MB LSAW | 7.9 | 34.6 | 40 | 2.4 | 0 | 0 | 1600 | 3:00 | 90
MFL16S20_F0148 | 51 | 406.4 | MFL16S20_P0004 | L415MB LSAW | 7.9 | 40 | 60 | 2.4 | 0 | 1 | 1600 | 6:00 | 180
MFL16S20_F0149 | 53 | 406.4 | MFL16S20_P0004 | L415MB LSAW | 7.9 | 60 | 20 | 2.3 | 0 | 1 | 1900 | 0:00 | 0
MFL16S20_F0150 | 54 | 406.4 | MFL16S20_P0004 | L415MB LSAW | 7.9 | 60 | 40 | 2.4 | 0 | 0 | 1900 | 3:00 | 90
MFL16S20_F0151 | 55 | 406.4 | MFL16S20_P0004 | L415MB LSAW | 7.9 | 60 | 60 | 2.4 | 0 | 1 | 1900 | 6:00 | 180
MFL16S20_F0152 | 56 | 406.4 | MFL16S20_P0004 | L415MB LSAW | 7.9 | 8.7 | 10 | 4 | 0 | 0 | 1900 | 9:00 | 270
MFL16S20_F0153 | 57 | 406.4 | MFL16S20_P0004 | L415MB LSAW | 7.9 | 10 | 20 | 4.1 | 0 | 1 | 2200 | 0:00 | 0
MFL16S20_F0154 | 59 | 406.4 | MFL16S20_P0004 | L415MB LSAW | 7.9 | 10 | 60 | 4 | 0 | 1 | 2200 | 6:00 | 180
MFL16S20_F0155 | 60 | 406.4 | MFL16S20_P0004 | L415MB LSAW | 7.9 | 20 | 10 | 4.2 | 0 | 0 | 2200 | 9:00 | 270
MFL16S20_F0156 | 61 | 406.4 | MFL16S20_P0004 | L415MB LSAW | 7.9 | 20 | 20 | 3.9 | 0 | 1 | 2500 | 0:00 | 0
MFL16S20_F0157 | 62 | 406.4 | MFL16S20_P0004 | L415MB LSAW | 7.9 | 17.3 | 20 | 4 | 0 | 0 | 2500 | 3:00 | 90
MFL16S20_F0158 | 63 | 406.4 | MFL16S20_P0004 | L415MB LSAW | 7.9 | 20 | 60 | 4 | 0 | 1 | 2500 | 6:00 | 180
MFL16S20_F0159 | 4 | 406.4 | MFL16S20_P0004 | L415MB LSAW | 7.9 | 20 | 20 | 6.3 | 0 | 2 | 400 | 9:00 | 270
MFL16S20_F0160 | 10 | 406.4 | MFL16S20_P0004 | L415MB LSAW | 7.9 | 40 | 40 | 0.5 | 0 | 2 | 1000 | 3:00 | 90
MFL16S20_F0161 | 16 | 406.4 | MFL16S20_P0004 | L415MB LSAW | 7.9 | 10 | 10 | 0.5 | 0 | 2 | 1300 | 9:00 | 270
MFL16S20_F0162 | 22 | 406.4 | MFL16S20_P0004 | L415MB LSAW | 7.9 | 60 | 60 | 0.4 | 0 | 2 | 1900 | 3:00 | 90
MFL16S20_F0163 | 28 | 406.4 | MFL16S20_P0004 | L415MB LSAW | 7.9 | 20 | 20 | 0.8 | 0 | 2 | 2200 | 9:00 | 270
MFL16S20_F0164 | 34 | 406.4 | MFL16S20_P0004 | L415MB LSAW | 7.9 | 40 | 40 | 0.9 | 0 | 2 | 400 | 3:00 | 90
MFL16S20_F0165 | 40 | 406.4 | MFL16S20_P0004 | L415MB LSAW | 7.9 | 10 | 10 | 2.5 | 0 | 2 | 700 | 9:00 | 270
MFL16S20_F0166 | 46 | 406.4 | MFL16S20_P0004 | L415MB LSAW | 7.9 | 20 | 20 | 2.4 | 0 | 2 | 1300 | 3:00 | 90
MFL16S20_F0167 | 52 | 406.4 | MFL16S20_P0004 | L415MB LSAW | 7.9 | 60 | 60 | 2.4 | 0 | 2 | 1600 | 9:00 | 270
MFL16S20_F0168 | 58 | 406.4 | MFL16S20_P0004 | L415MB LSAW | 7.9 | 10 | 10 | 4 | 0 | 2 | 2200 | 3:00 | 90
MFL16S20_F0169 | 64 | 406.4 | MFL16S20_P0004 | L415MB LSAW | 7.9 | 40 | 40 | 4.1 | 0 | 2 | 2500 | 9:00 | 270
MFL16S20_F0170 | 65 | 406.4 | MFL16S20_P0005 | L415MB LSAW | 7.9 | 40 | 20 | 3.9 | 0 | 1 | 400 | 0:00 | 0
MFL16S20_F0171 | 66 | 406.4 | MFL16S20_P0005 | L415MB LSAW | 7.9 | 40 | 40 | 4 | 0 | 0 | 400 | 3:00 | 90
MFL16S20_F0172 | 67 | 406.4 | MFL16S20_P0005 | L415MB LSAW | 7.9 | 40 | 60 | 4 | 0 | 1 | 400 | 6:00 | 180
MFL16S20_F0173 | 68 | 406.4 | MFL16S20_P0005 | L415MB LSAW | 7.9 | 52 | 60 | 3.9 | 0 | 0 | 400 | 9:00 | 270
MFL16S20_F0174 | 69 | 406.4 | MFL16S20_P0005 | L415MB LSAW | 7.9 | 60 | 20 | 4 | 0 | 1 | 700 | 0:00 | 0
MFL16S20_F0175 | 70 | 406.4 | MFL16S20_P0005 | L415MB LSAW | 7.9 | 60 | 40 | 3.9 | 0 | 0 | 700 | 3:00 | 90
MFL16S20_F0176 | 71 | 406.4 | MFL16S20_P0005 | L415MB LSAW | 7.9 | 60 | 60 | 4 | 0 | 1 | 700 | 6:00 | 180
MFL16S20_F0177 | 72 | 406.4 | MFL16S20_P0005 | L415MB LSAW | 7.9 | 80 | 80 | 4 | 0 | 0 | 700 | 9:00 | 270
MFL16S20_F0178 | 73 | 406.4 | MFL16S20_P0005 | L415MB LSAW | 7.9 | 10 | 10 | 3.9 | 1 | 1 | 1000 | 0:00 | 0
MFL16S20_F0179 | 74 | 406.4 | MFL16S20_P0005 | L415MB LSAW | 7.9 | 17.32 | 20 | 4 | 1 | 0 | 1000 | 3:00 | 90
MFL16S20_F0180 | 75 | 406.4 | MFL16S20_P0005 | L415MB LSAW | 7.9 | 40 | 40 | 3.9 | 1 | 1 | 1000 | 6:00 | 180
MFL16S20_F0181 | 77 | 406.4 | MFL16S20_P0005 | L415MB LSAW | 7.9 | 20 | 10 | 0.8 | 1 | 1 | 1300 | 0:00 | 0
MFL16S20_F0182 | 78 | 406.4 | MFL16S20_P0005 | L415MB LSAW | 7.9 | 40 | 20 | 0.7 | 1 | 0 | 1300 | 3:00 | 90
MFL16S20_F0183 | 79 | 406.4 | MFL16S20_P0005 | L415MB LSAW | 7.9 | 60 | 40 | 0.8 | 1 | 1 | 1300 | 6:00 | 180
MFL16S20_F0184 | 80 | 406.4 | MFL16S20_P0005 | L415MB LSAW | 7.9 | 8.7 | 10 | 0.7 | 1 | 0 | 1300 | 9:00 | 270
MFL16S20_F0185 | 81 | 406.4 | MFL16S20_P0005 | L415MB LSAW | 7.9 | 60 | 10 | 2.4 | 1 | 1 | 1600 | 0:00 | 0
MFL16S20_F0186 | 82 | 406.4 | MFL16S20_P0005 | L415MB LSAW | 7.9 | 10 | 20 | 2.3 | 1 | 0 | 1600 | 3:00 | 90
MFL16S20_F0187 | 83 | 406.4 | MFL16S20_P0005 | L415MB LSAW | 7.9 | 20 | 40 | 2.4 | 1 | 1 | 1600 | 6:00 | 180
MFL16S20_F0188 | 84 | 406.4 | MFL16S20_P0005 | L415MB LSAW | 7.9 | 40 | 60 | 2.2 | 1 | 0 | 1600 | 9:00 | 270
MFL16S20_F0189 | 85 | 406.4 | MFL16S20_P0005 | L415MB LSAW | 7.9 | 10 | 10 | 3.8 | 1 | 1 | 1900 | 0:00 | 0
MFL16S20_F0190 | 86 | 406.4 | MFL16S20_P0005 | L415MB LSAW | 7.9 | 17.3 | 20 | 3.9 | 1 | 0 | 1900 | 3:00 | 90
MFL16S20_F0191 | 87 | 406.4 | MFL16S20_P0005 | L415MB LSAW | 7.9 | 40 | 40 | 3.8 | 1 | 1 | 1900 | 6:00 | 180
MFL16S20_F0192 | 89 | 406.4 | MFL16S20_P0005 | L415MB LSAW | 7.9 | 40 | 20 | 3.8 | 1 | 1 | 2200 | 0:00 | 0
MFL16S20_F0193 | 90 | 406.4 | MFL16S20_P0005 | L415MB LSAW | 7.9 | 40 | 40 | 3.9 | 1 | 0 | 2200 | 3:00 | 90
MFL16S20_F0194 | 91 | 406.4 | MFL16S20_P0005 | L415MB LSAW | 7.9 | 40 | 60 | 2.7 | 1 | 1 | 2200 | 6:00 | 180
MFL16S20_F0195 | 92 | 406.4 | MFL16S20_P0005 | L415MB LSAW | 7.9 | 52 | 60 | 3.2 | 1 | 0 | 2200 | 9:00 | 270
MFL16S20_F0196 | 93 | 406.4 | MFL16S20_P0005 | L415MB LSAW | 7.9 | 60 | 10 | 3.5 | 1 | 1 | 2500 | 0:00 | 0
MFL16S20_F0197 | 94 | 406.4 | MFL16S20_P0005 | L415MB LSAW | 7.9 | 40 | 20 | 3.5 | 1 | 0 | 2500 | 3:00 | 90
MFL16S20_F0198 | 95 | 406.4 | MFL16S20_P0005 | L415MB LSAW | 7.9 | 20 | 40 | 3.6 | 1 | 1 | 2500 | 6:00 | 180
MFL16S20_F0199 | 96 | 406.4 | MFL16S20_P0005 | L415MB LSAW | 7.9 | 10 | 60 | 2.8 | 1 | 0 | 2500 | 9:00 | 270
MFL16S20_F0200 | 76 | 406.4 | MFL16S20_P0005 | L415MB LSAW | 7.9 | 60 | 60 | 3.2 | 1 | 2 | 1000 | 9:00 | 270
MFL16S20_F0201 | 88 | 406.4 | MFL16S20_P0005 | L415MB LSAW | 7.9 | 60 | 60 | 3.1 | 1 | 2 | 1900 | 9:00 | 270

## ruleofoutin&regulation
属性 | 符号 | 含义
规则 | 0 | 非规则
规则 | 1 | 规则
规则 | 2 | 平底孔/圆形
规则 | 3 | 缺陷信号处叠加卡箍信号
内外 | 0 | 非内
内外 | 1 | 内